## Raw data
Material | Name | Code | Tipo | Origen | Mass (Kg) | aRa-226 (Bq·kg-1) | eRa-226 (Bq·kg-1) | EM/V (Bq·m-3) | eEM/V (Bq·m-3) | E (Bq·kg-1·h-1) | E (mBq·kg-1·h-1) | eE (Bq·kg-1·h-1) | E (x106 Bq·kg-1·s-1) | eE (x106 Bq·kg-1·s-1) | ԑ (%) | eԑ (%) | ԑ (Tn) (%) | eԑ (Tn) (%) | d (kg·m-3) | EA (x103 Bq·m-2·h-1) | CRn (Bq·m-3) | EP (mSv·y-1) | Ia (Bq·kg-1) | l (h-1) | Volume (m3) | n | F | T (h·y-1) | lv (h-1) | S/V (m-1) | CF (mSv (WLM)-1)
Concrete | Mortar resistance 5 | MOR5 | Concrete | España | 0.46966 | 11.3 | 1.3 | 1.067074 | 0.2637717 | 0.004282747 | 4.282747 | 0.001058659 | 1.189652 | 0.2940718 | 5.013283 | 1.366879 | 1.066378 | 0.3839268 | 249.1565 | 42.68297 | 0.1707319 | 4.793565 | 0.0565 | 0.00756 | 0.001885 | 0.8 | 0.4 | 8760 | 0.5 | 2 | 6.3
Concrete | Mortar resistance 7,5 | MOR7 | Concrete | España | 0.253 | 7.55 | 0.8 | 1.349541 | 0.3642169 | 0.01005488 | 10.05488 | 0.002713632 | 2.793022 | 0.7537866 | 17.61604 | 5.107554 | 1.331595 | 0.5495098 | 134.2175 | 53.98164 | 0.2159266 | 6.062476 | 0.03775
Concrete | Conventional | HC | Concrete | España | 0.2906 | 14.55 | 1.85 | 2.840345 | 1.614473 | 0.01842412 | 18.42412 | 0.02603797 | 5.117812 | 7.23277 | 16.74951 | 23.76692 | 1.37535 | 0.6564807 | 154.1645 | 113.6138 | 0.4544552 | 12.75954 | 0.07275 |  | NA data
Concrete | High resitence | HAR | Concrete | España | 0.2545
Concrete | Self-compacting | HAC | Concrete | España | 0.3357
Concrete | Blast furnace slags | HHA100 | Concrete | España | 0.237 | 78 | 1.5 | 1.086 | 0.4 | 0.008637595 | 8.637595 | 0.003181435 | 2.399332 | 0.8837318 | 1.464794 | 0.5402537 | 0.7009323 | 0.2414751 | 125.7294 | 43.44 | 0.17376 | 4.878584 | 0.39
Concrete | Electrical furnace slags | HHE100 | Concrete | España | 0.67796 | 15.7 | 2.1 | 1.704517 | 0.394873 | 0.004739238 | 4.739238 | 0.001097905 | 1.316455 | 0.3049736 | 3.992888 | 1.068117 | 0.6629635 | 0.3329712 | 359.6605 | 68.18067 | 0.2727227 | 7.657116 | 0.0785
Concrete | Betao 612 | BET | Concrete | Portugal | 0.2754 | 87.3 | 4.7 | 4.215621 | 0.8551935 | 0.0288542 | 28.8542 | 0.005853448 | 8.015054 | 1.625958 | 4.371927 | 0.9176034 | 0.6359845 | 0.2296217 | 146.1008 | 168.6248 | 0.6744993 | 18.93763 | 0.4365
Concrete | Betao MJ | BMJ | Concrete | Portugal | 0.4714 | 10.83 | 0.9 | 2.656948 | 0.654669 | 0.01062441 | 10.62441 | 0.002617843 | 2.951225 | 0.7271785 | 12.97641 | 3.374327 | 2.013284 | 0.5156069 | 250.0796 | 106.2779 | 0.4251117 | 11.93568 | 0.05415
Cement | White | CEBA | Cement | España | 0.3423
Cement | Glue | CECO | Cement | España | 0.48838 | 21.5 | 3.45 | 4.715135 | 3.357313 | 0.018199 | 18.199 | 0.01295822 | 5.055278 | 3.599505 | 11.19663 | 8.172269 | 0.4051447 | 0.1965232 | 259.0875 | 188.6054 | 0.7544215 | 21.18157 | 0.1075
Cement | Rapid | CERA | Cement | España | 0.28878
Cement | Type I Portland | CEMI | Cement | España | 0.2845
Cement | II-Alhandra | CIIA | Cement | Portugal | 0.2845
Marble | Blanco Alconera | BA | Marble | España | 0.34256
Marble | Calcario | CAL | Marble | Portugal | 0.38 | 40.7 | 2 | 5.307498 | 1.866632 | 0.02632798 | 26.32798 | 0.009259478 | 7.313329 | 2.572077 | 8.556604 | 3.038566 | 2.169447 | 1.134171 | 201.5915 | 212.2999 | 0.8491997 | 23.84261 | 0.2035
Slate | Villar del Rey | PVR | Slate | España | 0.56789 | 28.85 | 1.45 | 3.188356 | 0.8544646 | 0.01058313 | 10.58313 | 0.002836229 | 2.939757 | 0.7878413 | 4.852286 | 1.323061 | 0.5829191 | 0.1039968 | 301.2679 | 127.5343 | 0.510137 | 14.3229 | 0.14425
Slate | Xisto | XIS | Slate | Portugal | 0.4296 | 28.6 | 2.2 | 4.9 | 1.5 | 0.02150023 | 21.50023 | 0.006581704 | 5.972287 | 1.828251 | 9.943868 | 3.138675 | 0.659864 | 0.1232058 | 227.9045 | 196 | 0.784 | 22.01203 | 0.143
Granite | Amarillo Jara | AJ | Granite | España | 0.5219 | 98 | 4.1 | 44.1 | 4 | 0.1592805 |  | 0.01444721 | 44.24459 | 4.013114 | 21.49883 | 2.147445 | 1.155462 | 0.1898651 | 276.87 | 1764 | 7.056 | 198.1082 | 0.49
Granite | Azul Platino | AP | Granite | España | 0.486 | 92.1 | 4 | 5.613063 | 1.344666 | 0.02177083 | 21.77083 | 0.005215423 | 6.047453 | 1.448729 | 3.126753 | 0.7612556 | 0.5760298 | 0.2216045 | 257.8249 | 224.5225 | 0.89809 | 25.21528 | 0.4605
Granite | Gran Beige | GB | Granite | España | 0.59069 | 112.5 | 2.05 | 8.262019 | 1.601 | 0.02636562 | 26.36562 | 0.005109084 | 7.323782 | 1.41919 | 3.100014 | 0.6033656 | 0.1918478 | 0.06975038 | 313.3634 | 330.48076 | 1.32192304 | 37.11506 | 0.5625
Granite | Gris Quintana | GQ | Granite | España | 0.484 | 96.5 | 2 | 6.533494 | 1.375654 | 0.02544553 | 25.44553 | 0.005357659 | 7.068203 | 1.488239 | 3.487887 | 0.7379378 | 4.835477 | 0.3226486 | 256.7639 | 261.3398 | 1.045359 | 29.35009 | 0.4825
Granite | Rosa Alba | RA | Granite | España | 0.6054 | 117.7 | 4.9 | 71.07 | 3.9 | 0.2212867 |  | 0.01214321 | 61.46852 | 3.373114 | 24.86892 | 1.712976 | 0.5498471 | 0.1740455 | 321.1671 | 2842.8 | 11.3712 | 319.2642 | 0.5885
Granite | Silver Fantasy | SF | Granite | España | 0.5736 | 135.8 | 5.7 | 6.264525 | 1.165474 | 0.02058687 | 20.58687 | 0.003830052 | 5.718576 | 1.063903 | 2.005251 | 0.3824405 | 0.3803154 | 0.1445031 | 304.2971 | 250.581 | 1.002324 | 28.14182 | 0.679
Granite | Granite-5 | GRA5 | Granite | Portugal | 0.5407 | 239.1 | 9.8 | 17.83262 | 3.69053 | 0.06216847 | 62.16847 | 0.01286601 | 17.26902 | 3.57389 | 3.43929 | 0.7255993 | 0.4729162 | 0.105468 | 286.8435 | 713.3049 | 2.853219 | 80.1086 | 1.1955
Granite | Granite-8 | GRA8 | Granite | Portugal | 0.4639 | 51 | 2.4 | 9.239969 | 3.327275 | 0.03754547 | 37.54547 | 0.01351997 | 10.4293 | 3.755547 | 9.737905 | 3.536397 | 0.7532448 | 0.17661 | 246.1008 | 369.5988 | 1.478395 | 41.50826 | 0.255
Granite | Granito-Cylinder | GRAC | Granite | Portugal | 0.3702 | 157.4 | 6.5 | 11.44067 | 3.387474 | 0.05825409 | 58.25409 | 0.01724848 | 16.18169 | 4.791245 | 4.895532 | 1.463551 | 1.104717 | 0.1472316 | 196.3926 | 457.6269 | 1.830507 | 51.39436 | 0.787
Ceramic | Tile 1 | AZLC | Ceramic | España | 0.4302
Ceramic | Tile 2 | CER1 | Ceramic | España | 0.59163 | 49.9 | 4.2 | 0.2309026 | 0.1490669 | 0.0007356819 | 0.7356819 | 0.0004749438 | 0.2043561 | 0.1319288 | 0.1950149 | 0.1269638 | 0.06360338 | 0.02774162 | 313.8621 | 9.236105 | 0.03694442 | 1.037272 | 0.2495
Ceramic | Uni Ouro - PP99 | CER6 | Ceramic | España | 0.587
Ceramic | Uni GELO - PG2 | PP99 | Ceramic | Portugal
Ceramic | Uni Estanho - PG52 | PG2 | Ceramic | Portugal
Ceramic | Uni Estanho - PC52 | PG52 | Ceramic | Portugal | [20 empty] | Legend
Ceramic | Tile 3 | PC52 | Ceramic | Portugal | [20 empty] | E | Exhalation |  |  |  | Ia | Alpha index (not used)
Wood | Wood | CORE | Wood | España | 0.08843 | [19 empty] | e | Emanation
Aggregate | Arena de obra | ARE | Aggregate | España | 0.57569 | 97.9 | 4.25 | 49.62497 | 4.01413 | 0.1624886 |  | 0.01314359 | 45.13572 | 3.650998 | 21.95424 | 2.015449 | 4.245551 | 0.415522 | 305.4058 | 1984.999 | 7.939995 | 222.9278 | 0.4895 |  | eE | Exhalation error
Aggregate | Tijolo | TIJ | Aggregate | Portugal | 0.2925 | [19 empty] | aRa | Ra-226 activity
Zircon | Oxide | CO | Zircon | Portugal | 0.2867 | 48.7 | 1.6 | 5.488689 | 1.088037 | 0.03608712 | 36.08712 | 0.007153643 | 10.0242 | 1.987123 | 9.801702 | 1.969522 | 9.612735 | 53.01077 | 152.0955 | 219.5475 | 0.8781902 | 24.65656 | 0.2435 |  | eRa | Ra-226 error
Zircon | Silacate | CS | Zircon | Portugal | 0.3547 | 4090 | 189 | 154.8276 | 5.703216 | 0.8228079 | 822.8079 | 0.03030889 | 228.5577 | 8.419135 | 2.661052 | 0.1572561 | 1.090154 | 0.1036618 | 188.1698 | 6193.102 | 24.77241 | 695.5242 | 20.45 |  | d | density
Plastic cement | Plastic cement | AGPLA | Cement | España | 0.29055 | 2.2 | 0.95 | 3.656169 | 1.361608 | 0.02372011 | 23.72011 | 0.008833701 | 6.58892 | 2.453806 | 142.6173 | 81.32428 | 5.93858 | 6.360658 | 154.1379 | 146.2467 | 0.584987 | 16.42443 | 0.011 |  | CRn | Radon concentration
Gypsum | Gypsum | YESO | Gypsum | España | 0.25758
| Amarillo Jara | AJ | Granite | España | 0.5219 | 98 | 4.1 | 44.1 | 4 | 0.1592805 | 159.2805
| Rosa Alba | RA | Granite | España | 0.6054 | 117.7 | 4.9 | 71.07 | 3.9 | 0.2212867 | 221.2867
| Arena de obra | ARE | Aggregate | España | 0.57569 | 97.9 | 4.25 | 49.62497 | 4.01413 | 0.1624886 | 162.4886
Note on F1: Aquima: Todos los datos tomados de las medidas de materiales en estado polvo en ITN con fecha más receiente.
Note on F13: Aquima: Dato tomado en ITN, 0.30500 Kg en CC
Note on F16: Aquima: Se ha tenido en cuenta el volumen de la placa petri (190 cc) y la masa 207.28 g para calular la densidad y luego la masa.
Note on F22: Aquima: Otras medidas: 0.51712 y 0.5903 Kg en ITN y 0.59495 Kg en CC
Note on G22: Aquima: Dato España. Portual: 103.9 (4.4)
Note on F23: Aquima: Opción 1: Tener en cuenta el volumen de la placa petri (190 cc) y la masa 500.41 g para calular la densidad y luego la masa (volumen de muetra = 78.5 cm2 superficie x 4 cm de profundidad x densidad. Error en torón. Opción 2: Tomar el dato 0.484 del fichero de resultados calculados para Rn. Se toma la opción 2. Corregir torón.
Note on G23: Aquima: Dato España. Portual: 115.7 (4.9)
Note on G40: Aquima: Primero de los datos de circonio silicato