## Graphs
Material | Name | Code | Tipo | Origen | Mass (Kg) | aTh-232 (Bq·kg-1) | eTh-232 (Bq·kg-1) | <CTn> (Bq·m-3) | <eCTn> (%) | sdCTn (Bq·m-3) | E (Bq·kg-1·h-1) | sdE (Bq·kg-1·h-1) | E (x103 Bq·kg-1·s-1) | sdE (x103 Bq·kg-1·s-1) | ԑ (%) | eԑ (%) | d (kg·m-3) | EA (Bq·m-2·h-1) | EA (Bq·m-2·h-1) | CTn (ATn) (Bq·m-3) | CTn (Z) (Bq·m-3) | EP (mSv·y-1) | DRn220 (mSv·y-1) | DRn220CZ (mSv·y-1) | Ia (Bq·kg-1) | l (h-1) | Volume (m3) | n | F | T (h·y-1) | lv (h-1) | S/V (m-1) | CF (mSv (WLM)-1) | Ta (h·y-1) | CFRn222 (Sv Bq·h·m-3) | Deff (m2 h-1) | Z (m)
Concrete | Mortar resistance 5 | MOR5 | Concrete | España | 0.46966 | 12.5 | 2 | 33.21186 | 34.38559 | 10.71158 | 5.973048 | 1.926443 | 1.65918 | 0.5351231 | 1.066378 | 0.3839268 | 249.1565 | 59.52895 | 59.52895 | 238.1158 | 5.263677 | 1.671368 | 6.667242 | 147.3829 | 0.0625 | 44.81 | 0.001885 | 0.8 | 0.1 | 8760 | 0.5 | 2 | 6.3 | 7000 | 4e-08 | 1.944 | 0.04
Concrete | Mortar resistance 7,5 | MOR7 | Concrete | España | 0.253 | 11.75 | 0.7 | 21 | 45.42136 | 8.575297 | 7.011082 | 2.862958 | 1.947523 | 0.795266 | 1.331595 | 0.5495098 | 134.2175 | 37.6404 | 37.6404 | 150.5616 | 3.328245 | 1.056813 | 4.2157248 | 38.83396 | 0.05875 | [8 empty] | 2917
Concrete | Conventional | HC | Concrete | España | 0.2906 | 9.5 | 1.2 | 20.14286 | 48.57143 | 9.271794 | 5.854796 | 2.694973 | 1.626332 | 0.7486037 | 1.37535 | 0.6564807 | 154.1645 | 36.10406 | 36.10406 | 144.4162 | 3.192398 | 1.013678 | 4.0436544 | 37.2489 | 0.0475
Concrete | High resitence | HAR | Concrete | España | 0.2545 | 13.25 | 0.7 | 19.3012 | 48.21687 | 7.652092 | 6.405941 | 2.539678 | 1.779428 | 0.7054662 | 1.078927 | 0.431529 | 135.0133 | 34.59548 | 34.59548 | 138.3819 | 3.059006 | 0.9713223 | 3.874694 | 35.69249 | 0.06625
Concrete | Self-compacting | HAC | Concrete | España | 0.3357 | 3.85 | 1.4 | 14.57971 | 57.3913 | 6.828586 | 3.668461 | 1.718168 | 1.019017 | 0.477269 | 2.126416 | 1.260867 | 178.0902 | 26.13267 | 26.13267 | 104.5307 | 2.310707 | 0.7337157 | 2.926859 | 26.96133 | 0.01925
Concrete | Blast furnace slags | HHA100 | Concrete | España | 0.237 | 24.1 | 2.4 | 21.23881 | 46.89552 | 7.004521 | 7.569515 | 2.496413 | 2.102643 | 0.693448 | 0.7009323 | 0.2414751 | 125.7294 | 38.06844 | 38.06844 | 152.2737 | 3.366093 | 1.068831 | 4.263665 | 39.27557 | 0.1205
Concrete | Electrical furnace slags | HHE100 | Concrete | España | 0.67796 | 6.4 | 1.2 | 15.26027 | 56.76712 | 7.110297 | 1.901273 | 0.8858699 | 0.5281315 | 0.246075 | 0.6629635 | 0.3329712 | 359.6605 | 27.35252 | 27.35252 | 109.4101 | 2.418568 | 0.7679647 | 3.063482 | 28.21985 | 0.032
Concrete | Betao 612 | BET | Concrete | Portugal | 0.2754 | 35.3 | 2.9 | 32.8 | 36.17778 | 11.53177 | 10.05996 | 3.536865 | 2.794433 | 0.9824625 | 0.6359845 | 0.2296217 | 146.1008 | 58.79072 | 58.79072 | 235.16288 | 5.198401 | 1.650642 | 6.58456064 | 60.65495 | 0.1765
Concrete | Betao MJ | BMJ | Concrete | Portugal | 0.4714 | 9.04 | 0.72 | 45.51471 | 28.5 | 11.07841 | 8.15546 | 1.985062 | 2.265406 | 0.5514061 | 2.013284 | 0.5156069 | 250.0796 | 81.58056 | 81.58056 | 326.3222 | 7.213528 | 2.290502 | 9.137023 | 84.16744 | 0.0452
Cement | White | CEBA | Cement | España | 0.3423 | 4.1 | 1.4 | 10.98649 | 62.71622 | 4.761412 | 2.711054 | 1.174939 | 0.7530707 | 0.3263719 | 1.475637 | 0.8141751 | 181.5915 | 19.69218 | 19.69218 | 78.76871 | 1.741225 | 0.5528887 | 2.205524 | 20.31661 | 0.0205
Cement | Glue | CECO | Cement | España | 0.48838 | 9.6 | 1.9 | 10.07692 | 64.41026 | 4.46262 | 1.742835 | 0.7718241 | 0.4841209 | 0.2143956 | 0.4051447 | 0.1965232 | 259.0875 | 18.06188 | 18.06188 | 72.24751 | 1.59707 | 0.5071155 | 2.02293 | 18.63461 | 0.048
Cement | Rapid | CERA | Cement | España | 0.28878 | 12.3 | 1.15 | 12.10363 | 58.64767 | 5.380292 | 3.540256 | 1.573711 | 0.9834046 | 0.437142 | 0.6423248 | 0.2917729 | 153.1989 | 21.69454 | 21.69454 | 86.77816 | 1.918278 | 0.6091082 | 2.429789 | 22.38246 | 0.0615
Cement | Type I Portland | CEMI | Cement | España | 0.2845 | 14.35 | 0.8 | 18.09524 | 50.66667 | 6.672877 | 5.3724 | 1.981149 | 1.492333 | 0.5503192 | 0.8354904 | 0.3115999 | 150.9284 | 32.4339 | 32.4339 | 129.7356 | 2.867875 | 0.9106327 | 3.632597 | 33.46237 | 0.07175
Cement | II-Alhandra | CIIA | Cement | Portugal | 0.2845 | 13.8 | 2.7 | 12.37838 | 63.45946 | 4.934861 | 3.675088 | 1.465139 | 1.020858 | 0.4069832 | 0.594311 | 0.2639275 | 150.9284 | 22.18701 | 22.18701 | 88.74802 | 1.961822 | 0.6229349 | 2.484945 | 22.89054 | 0.069
Marble | Blanco Alconera | BA | Marble | España | 0.34256 | 1.85 | 1 | 13.3913 | 55.6087 | 6.67927 | 3.301965 | 1.646943 | 0.9172126 | 0.4574843 | 3.983143 | 2.929607 | 181.7294 | 24.00257 | 24.00257 | 96.0103 | 2.122359 | 0.6739099 | 2.688288 | 24.76368 | 0.00925
Marble | Calcario | CAL | Marble | Portugal | 0.38 | 3.9 | 1.1 | 17.05634 | 52.98592 | 7.507876 | 3.791303 | 1.66886 | 1.05314 | 0.4635721 | 2.169447 | 1.134171 | 201.5915 | 30.57178 | 30.57178 | 122.2871 | 2.703222 | 0.8583506 | 3.424039 | 31.5412 | 0.0195
Slate | Villar del Rey | PVR | Slate | España | 0.56789 | 75 | 1.95 | 131.7111 | 15.22222 | 23.24731 | 19.59045 | 3.457759 | 5.441793 | 0.9604887 | 0.5829191 | 0.1039968 | 301.2679 | 236.079 | 236.079 | 944.316 | 20.87461 | 6.628287 | 26.44085 | 243.5649 | 0.375
Slate | Xisto | XIS | Slate | Portugal | 0.4296 | 70.9 | 3.5 | 106.6237 | 17.92473 | 19.1997 | 20.96407 | 3.774996 | 5.823353 | 1.04861 | 0.659864 | 0.1232058 | 227.9045 | 191.1122 | 191.1122 | 764.449 | 16.89855 | 5.365775 | 21.40457 | 197.1723 | 0.3545
Granite | Amarillo Jara | AJ | Granite | España | 0.5219 | 48 | 2.5 | 153.5581 | 16.54651 | 23.93157 | 24.8526 | 3.873203 | 6.9035 | 1.07589 | 1.155462 | 0.1898651 | 276.87 | 275.2376 | 275.2376 | 1100.95 | 24.3371 | 7.727727 | 30.82661 | 283.9653 | 0.24
Granite | Azul Platino | AP | Granite | España | 0.486 | 10.1 | 1.1 | 15 | 61.55172 | 5.53458 | 2.607002 | 0.9619106 | 0.7241671 | 0.2671974 | 0.5760298 | 0.2216045 | 257.8249 | 26.886 | 26.886 | 107.544 | 2.377318 | 0.7548666 | 3.011232 | 27.73854 | 0.0505
Granite | Gran Beige | GB | Granite | España | 0.59069 | 40.5 | 1.75 | 24.34783 | 45.23913 | 8.789432 | 3.481664 | 1.256862 | 0.9671289 | 0.3491282 | 0.1918478 | 0.06975038 | 313.3634 | 43.64104 | 43.64104 | 174.5642 | 3.858834 | 1.225291 | 4.887797 | 45.02488 | 0.2025
Granite | Gris Quintana | GQ | Granite | España | 0.50041 | 66.5 | 2 | 853.6417 | 5.991667 | 50.84542 | 144.0907 | 8.582468 | 40.02519 | 2.384019 | 4.835477 | 0.3226486 | 265.4695 | 1530.067 | 1530.067 | 6120.269 | 135.2918 | 42.95904 | 171.3675 | 1578.585 | 0.3325
Granite | Rosa Alba | RA | Granite | España | 0.6054 | 36.1 | 1.9 | 63.75 | 36.175 | 19.89816 | 8.894552 | 2.776238 | 2.470709 | 0.7711773 | 0.5498471 | 0.1740455 | 321.1671 | 114.2655 | 114.2655 | 457.062 | 10.1036 | 3.208183 | 12.797736 | 117.8888 | 0.1805
Granite | Silver Fantasy | SF | Granite | España | 0.5736 | 20.3 | 1.8 | 23.49296 | 45.8169 | 8.679818 | 3.459512 | 1.278167 | 0.9609756 | 0.3550465 | 0.3803154 | 0.1445031 | 304.2971 | 42.10878 | 42.10878 | 168.4351 | 3.723348 | 1.18227 | 4.716183 | 43.44403 | 0.1015
Granite | Granite-5 | GRA5 | Granite | Portugal | 0.5407 | 57.1 | 3.5 | 77.45783 | 22.62651 | 16.60906 | 12.10028 | 2.594628 | 3.361188 | 0.72073 | 0.4729162 | 0.105468 | 286.8435 | 138.8354 | 138.8354 | 555.3417 | 12.27612 | 3.898022 | 15.54957 | 143.2378 | 0.2855
Granite | Granite-8 | GRA8 | Granite | Portugal | 0.4639 | 53.9 | 2.8 | 99.91667 | 19.16667 | 22.84479 | 18.19281 | 4.159577 | 5.053559 | 1.155438 | 0.7532448 | 0.17661 | 246.1008 | 179.0906 | 179.0906 | 716.3625 | 15.83558 | 5.02825 | 20.05815 | 184.7695 | 0.2695
Granite | Granito-Cylinder | GRAC | Granite | Portugal | 0.3702 | 124 | 6.8 | 269.0282 | 11.15493 | 32.67895 | 61.38293 | 7.456206 | 17.05081 | 2.071168 | 1.104717 | 0.1472316 | 196.3926 | 482.2061 | 482.2061 | 1928.824 | 42.63769 | 13.53869 | 54.00708 | 497.4966 | 0.62
Ceramic | Tile 1 | AZLC | Ceramic | España | 0.4302 | 79.7 | 4.6 | 29.73239 | 36.09859 | 9.066355 | 5.837754 | 1.780117 | 1.621598 | 0.494477 | 0.1634604 | 0.05072928 | 228.2228 | 53.29234 | 53.29234 | 213.1694 | 4.712223 | 1.496266 | 5.968742 | 54.98222 | 0.3985
Ceramic | Tile 2 | CER1 | Ceramic | España | 0.59163 | 53.15 | 2.8 | 10.61017 | 62.37288 | 4.593913 | 1.514811 | 0.6558716 | 0.4207808 | 0.1821866 | 0.06360338 | 0.02774162 | 313.8621 | 19.01767 | 19.01767 | 76.07067 | 1.681583 | 0.5339508 | 2.129979 | 19.62071 | 0.26575
Ceramic | Uni Ouro - PP99 | CER6 | Ceramic | España | 0.587 | 3.1 | 1.1 | 10.75385 | 65.18462 | 4.062138 | 1.547434 | 0.5845246 | 0.4298427 | 0.162368 | 1.113975 | 0.577332 | 311.4058 | 19.27519 | 19.27519 | 77.10078 | 1.704354 | 0.5411813 | 2.158822 | 19.8864 | 0.0155
Ceramic | Uni GELO - PG2 | PP99 | Ceramic | Portugal | 0.5969 | 37.5 | 3.6 | 11.01923 | 65.73077 | 4.578254 | 1.559323 | 0.6478651 | 0.4331452 | 0.1799625 | 0.09279611 | 0.0395706 | 316.6578 | 19.75087 | 19.75087 | 79.00348 | 1.746414 | 0.5545366 | 2.212097 | 20.37716 | 0.1875
Ceramic | Uni Estanho - PG52 | PG2 | Ceramic | Portugal | 0.6163 | 72.1 | 6.2 | 10.83333 | 65.78333 | 3.958114 | 1.48476 | 0.5424784 | 0.4124333 | 0.1506884 | 0.0459564 | 0.01724962 | 326.9496 | 19.41767 | 19.41767 | 77.67067 | 1.716952 | 0.5451814 | 2.174779 | 20.03339 | 0.3605
Ceramic | Uni Estanho - PC52 | PG52 | Ceramic | Portugal | 0.5386 | 24.2 | 2.5 | 9.694444 | 68.02778 | 4.090543 | 1.520348 | 0.6415062 | 0.4223188 | 0.1781962 | 0.1402015 | 0.06090482 | 285.7294 | 17.37632 | 17.37632 | 69.50529 | 1.536452 | 0.4878675 | 1.946148 | 17.92732 | 0.121 |  | Legend
Ceramic | Tile 3 | PC52 | Ceramic | Portugal | 0.4442 | 29.3 | 3.2 | 11.55556 | 61.41667 | 5.199916 | 2.197347 | 0.98879 | 0.6103741 | 0.2746639 | 0.1673617 | 0.07749792 | 235.6499 | 20.71218 | 20.71218 | 82.84871 | 1.831415 | 0.5815268 | 2.319764 | 21.36895 | 0.1465 |  | E | Exhalation |  |  |  | Ia | Alpha index (not used)
Wood | Wood | ARE | Aggregate | España | 0.57569 | 41.25 | 2.4 | 534.8542 | 8.072917 | 42.09362 | 78.4753 | 6.176095 | 21.7987 | 1.715582 | 4.245551 | 0.415522 | 305.4058 | 958.6726 | 958.6726 | 3834.69 | 84.76788 | 26.91623 | 107.3713 | 989.0717 | 0.20625 |  | e | Emanation
Aggregate | Arena de obra | TIJ | Aggregate | Portugal | 0.2925 | 53.8 | 2.8 | 44.77419 | 28.70968 | 12.25555 | 12.92969 | 3.539103 | 3.591581 | 0.9830841 | 0.5363286 | 0.1494335 | 155.1724 | 80.25326 | 80.25326 | 321.0131 | 7.096165 | 2.253236 | 8.988366 | 82.79806 | 0.269 |  | eE | Exhalation error
Aggregate | Tijolo | CORE | Wood | España | 0.08843 | 0.6 | 0.3 | 8.196078 | 68.2549 | 3.039866 | 7.828756 | 2.903629 | 2.174655 | 0.8065635 | 29.11834 | 18.12746 | 46.91247 | 14.69065 | 14.69065 | 58.7626 | 1.298979 | 0.412463 | 1.645353 | 15.15648 | 0.003 |  | aTh | Th-226 activity
Zircon | Oxide | CO | Zircon | Portugal | 0.2867 | 1.6 | 8.8 | 23.39286 | 44.42857 | 9.393767 | 6.891946 | 2.767569 | 1.914429 | 0.768769 | 9.612735 | 53.01077 | 152.0955 | 41.92936 | 41.92936 | 167.7174 | 3.707483 | 1.177232 | 4.696088 | 43.25892 | 0.008 |  | eTh | Th-226 error
Zircon | Silacate | CS | Zircon | Portugal | 0.3547 | 676 | 43 | 1386.706 | 5.035294 | 98.01346 | 330.2246 | 23.34054 | 91.72907 | 6.483482 | 1.090154 | 0.1036618 | 188.1698 | 2485.532 | 2485.532 | 9942.126 | 219.776 | 69.78519 | 278.3795 | 2564.347 | 3.38 |  | d | density
Plastic cement | Plastic cement | AGPLA | Gypsum | España | 0.29055 | 1.1 | 1.1 | 10.06897 | 68.96552 | 3.863113 | 2.927186 | 1.12306 | 0.8131071 | 0.3119611 | 5.93858 | 6.360658 | 154.1379 | 18.04761 | 18.04761 | 72.19046 | 1.595809 | 0.506715 | 2.021333 | 18.6199 | 0.0055 |  | CTn | Thoron concentration
Gypsum | Gypsum | YESO | Gypsum | España | 0.25758 | 1.4 | 1.4 | 7.692308 | 68.15385 | 2.529315 | 2.522498 | 0.829425 | 0.7006939 | 0.2303958 | 4.020942 | 4.23273 | 136.6472 | 13.78769 | 13.78769 | 55.15077 | 1.219137 | 0.3871111 | 1.544222 | 14.22489 | 0.007 |  | D | Dose
Note on F1: Aquima: Todos los datos tomados de las medidas de materiales en estado polvo en ITN con fecha más receiente.
Note on G4: Aquima: Dato España. Portugal: 13.1 Bq/Kg.
Note on H4: Aquima: Dato España. Portugal: 1.0 Bq/Kg.
Note on G5: Aquima: Dato España. Portugal: 14.8 Bq/Kg.
Note on H5: Aquima: Dato España. Portugal: 1.0 Bq/Kg.
Note on G6: Aquima: Dato España. Portugal: 4.31 Bq/Kg.
Note on H6: Aquima: Dato España. Portugal: 0.52 Bq/Kg.
Note on G7: Aquima: Dato España. Portugal: 20.7 Bq/Kg.
Note on H7: Aquima: Dato España. Portugal: 1.8 Bq/Kg.
Note on G8: Aquima: Dato España. Portugal: 7.61 Bq/Kg.
Note on H8: Aquima: Dato España. Portugal: 0.69 Bq/Kg.
Note on F13: Aquima: Dato tomado en ITN, 0.30500 Kg en CC
Note on F16: Aquima: Se ha tenido en cuenta el volumen de la placa petri (190 cc) y la masa 207.28 para calular la densidad y luego la masa.
Note on F22: Aquima: Otras medidas: 0.51712 y 0.5903 Kg en ITN y 0.59495 Kg en CC
Note on G22: Aquima: Dato España. Portugal: 46.4 Bq/Kg.
Note on H22: Aquima: Dato España. Portugal: 2.2 Bq/Kg.
Note on G23: Aquima: Dato España. Portugal: 64.6 Bq/Kg.
Note on H23: Aquima: Dato España. Portugal: 3.8 Bq/Kg.
Note on G40: Aquima: Primero de los datos de circonio silicato
Note on G41: Aquima: Dato España: 0 Bq/kg. Se incluye 1.1 Bq/Kg. (¿?)
Note on G42: Aquima: Dato España: 0 Bq/kg . En el artículo se incluyó 1.4 Bq/Kg. (¿?)